## Hoja 1
QAE010 | m² |  | Cubierta plana transitable, no ventilada, con solado flotante sobre soportes, tipo convencional. Impermeabilización con mantos prefabricados asfálticos, tipo monocapa.
Cubierta plana transitable, no ventilada, con solado flotante sobre soportes, tipo convencional, pendiente del 1% al 5%, para tránsito peatonal privado. FORMACIÓN DE PENDIENTES: mediante encintado de limatesas, limahoyas y juntas con maestras de ladrillo cerámico hueco doble y capa de arcilla expandida, vertida en seco y consolidada en su superficie con lechada de cemento, proporcionando una resistencia a compresión de 1 MPa y con una conductividad térmica de 0,087 W/(mK), con espesor medio de 10 cm; con capa de regularización de mortero de cemento, confeccionado en obra, dosificación 1:6 de 4 cm de espesor, acabado fratasado; AISLAMIENTO TÉRMICO: panel rígido de lana mineral soldable, hidrofugada, de 50 mm de espesor; CAPA SEPARADORA BAJO CAPA DE REFUERZO: geotextil no tejido compuesto por fibras de poliéster unidas por agujeteado, (150 g/m²); CAPA DE REFUERZO: mortero de cemento CEM II/B-P 32,5 N tipo M-10 de 4 cm de espesor; IMPERMEABILIZACIÓN: tipo monocapa, adherida, formada por una manto prefabricado de betún modificado con elastómero SBS, de 3,5 mm de espesor, con armaduría de fieltro de poliéster no tejido de 160 g/m², totalmente adherido con soplete; CAPA SEPARADORA BAJO PROTECCIÓN: geotextil no tejido compuesto por fibras de poliéster unidas por agujeteado, (200 g/m²); CAPA DE PROTECCIÓN: piso flotante de baldosas de cemento de 40x40 cm, apoyadas sobre soportes regulables, de 30 a 50 mm. El precio no incluye la ejecución y el sellado de las juntas ni la ejecución de remates en los encuentros con paramentos y desagües.
Código |  | Unidad |  | Descripción | Cantidad | Precio unitario | Importe
1 |  |  |  | Materiales
mt04lvc010c |  | Ud |  | Ladrillo cerámico hueco doble, para revestir, 24x11,5x9 cm, densidad 780 kg/m³. | 3 | 2.54 | 7.62
mt01arl030a |  | m³ |  | Arcilla expandida, suministrada en sacos. | 0.1 | 1304.56 | 130.46
mt09lec020b |  | m³ |  | Lechada de cemento CEM II/B-P 32,5 N 1/3. | 0.01 | 863.99 | 8.64
mt16pea020b |  | m² |  | Panel rígido de poliestireno expandido, mecanizado lateral recto, de 20 mm de espesor, resistencia térmica 0,55 m²K/W, conductividad térmica 0,036 W/(mK), para junta de dilatación. | 0.01 | 14.87 | 0.15
mt08aaa010a |  | m³ |  | Agua. | 0.008 | 11.92 | 0.1
mt01arg005a |  | t |  | Arena de cantera, para mortero preparado en obra. | 0.065 | 162.52 | 10.56
mt08cem000q |  | kg |  | Cemento gris en sacos. | 10 | 2.09 | 20.9
mt16lrc010fd |  | m² |  | Panel rígido de lana mineral soldable, hidrofugada, revestido con betún asfáltico y film de polipropileno termofusible, de 50 mm de espesor, resistencia térmica >= 1,3 m²K/W, conductividad térmica 0,038 W/(mK), Euroclase F de reacción al fuego. | 1.05 | 286.09 | 300.39
mt14gsa020bc |  | m² |  | Geotextil no tejido compuesto por fibras de poliéster unidas por agujeteado, con una resistencia a la tracción longitudinal de 1,88 kN/m, una resistencia a la tracción transversal de 1,49 kN/m, una apertura de cono a la prueba de perforación dinámica según ISO 13433 inferior a 40 mm, resistencia CBR a punzonamiento 0,3 kN y una masa superficial de 150 g/m². | 1.05 | 6.93 | 7.28
mt09mor010e |  | m³ |  | Mortero de cemento CEM II/B-P 32,5 N tipo M-10, confeccionado en obra con 380 kg/m³ de cemento y una proporción en volumen 1/4. | 0.04 | 1022.82 | 40.91
mt14lba010g |  | m² |  | Manto prefabricado de betún modificado con elastómero SBS, de 3,5 mm de espesor, masa nominal 4 kg/m², con armaduría de fieltro de poliéster no tejido de 160 g/m², de superficie no protegida. | 1.1 | 70.66 | 77.73
mt14gsa020ce |  | m² |  | Geotextil no tejido compuesto por fibras de poliéster unidas por agujeteado, con una resistencia a la tracción longitudinal de 1,63 kN/m, una resistencia a la tracción transversal de 2,08 kN/m, una apertura de cono a la prueba de perforación dinámica según ISO 13433 inferior a 27 mm, resistencia CBR a punzonamiento 0,4 kN y una masa superficial de 200 g/m². | 1.05 | 9.5 | 9.98
mt18acc030aa |  | Ud |  | Soporte regulable, de poliolefinas, con adición de carga mineral, de color negro, con 750 kg de capacidad mecánica a compresión y base redonda plana, para alturas entre 30 y 50 mm; estabilidad térmica de -25°C hasta 110°C; imputrescible, con resistencia al envejecimiento y a la intemperie. | 7.5 | 10.19 | 76.43
mt18bho010b |  | m² |  | Baldosa de cemento con acabado en garbancillo, de 40x40 cm. | 1.05 | 78.37 | 82.29
[5 empty] | Subtotal materiales: |  | 773.44
2 |  |  |  | Equipo y herramienta
mq06hor010 |  | h |  | Concretera mecánica eléctrica con una capacidad de amasado de 160 l. | 0.028 | 24.91 | 0.7
[5 empty] | Subtotal equipo y herramienta: |  | 0.7
3 |  |  |  | Mano de obra
mo020 |  | h |  | Albañil. | 0.294 | 59.07 | 17.37
mo113 |  | h |  | Peón albañil. | 0.762 | 42.54 | 32.42
mo029 |  | h |  | Aplicador de membranas impermeabilizantes. | 0.152 | 59.07 | 8.98
mo067 |  | h |  | Ayudante aplicador de membranas impermeabilizantes. | 0.152 | 44.16 | 6.71
mo054 |  | h |  | Montador de aislamientos. | 0.054 | 60.7 | 3.28
mo101 |  | h |  | Ayudante de montador de aislamientos. | 0.054 | 44.16 | 2.38
[5 empty] | Subtotal mano de obra: |  | 71.14
4 |  |  |  | Herramienta menor
|  | % |  | Herramienta menor | 2 | 845.28 | 16.91
Coste de mantenimiento decenal: 289,70Q en los primeros 10 años. |  |  |  |  | Costos directos (1+2+3+4): |  | 862.19