## Hoja 1
UPG010 | m² |  | Concreto lanzado, para vaso de piscina.
Concreto f'c=350 kg/cm² (5000 psi), clase de exposición F3 S0 P1 C2, tamaño máximo del agregado 12,5 mm, consistencia blanda, lanzado por vía húmeda para formación de paramento horizontal de vaso de piscina, de 15 cm de espesor, con doble electromalla tipo 6x6 10/10 de acero Grado 70, con barras separadas 15,24x15,24 cm de Ø 3,43 mm, y armaduría de refuerzo de acero Grado 60 (fy=4200 kg/cm²), cuantía 4 kg/m³, sin juntas de dilatación. Incluso alambre de atar y separadores.
Código |  | Unidad |  | Descripción | Cantidad | Precio unitario | Importe
1 |  |  |  | Materiales
mt07ame120aa |  | m² |  | Electromalla tipo 6x6 10/10 de acero Grado 70, con barras lisas separadas 15,24x15,24 cm de 3,43 mm de diámetro, según ASTM A 185 y ASTM A 497. | 2.2 | 6.83 | 15.03
mt07aco140a |  | kg |  | Acero en varillas corrugadas, Grado 60 (fy=4200 kg/cm²), de varios diámetros, según NTG 36011, ASTM A 615 y ASTM A 615 M. | 4.2 | 7.65 | 32.13
mt08var050 |  | kg |  | Alambre galvanizado para atar, de 1,30 mm de diámetro. | 0.048 | 11.98 | 0.58
mt07aco020d |  | Ud |  | Separador homologado para muros. | 4 | 0.51 | 2.04
mt10hes200b |  | m³ |  | Concreto para lanzar, f'c=350 kg/cm² (5000 psi), clase de exposición F3 S0 P1 C2, tamaño máximo del agregado 12,5 mm, consistencia blanda, con una dosificación de cemento de 400 kg/m³, premezclado. | 0.155 | 1130.34 | 175.2
[5 empty] | Subtotal materiales: |  | 224.98
2 |  |  |  | Equipo y herramienta
mq06gun010 |  | h |  | Equipo para lanzar concreto de concreto por vía húmeda 33 kW. | 0.7 | 255.44 | 178.81
[5 empty] | Subtotal equipo y herramienta: |  | 178.81
3 |  |  |  | Mano de obra
mo043 |  | h |  | Armador. | 0.083 | 67.51 | 5.6
mo090 |  | h |  | Ayudante de armador. | 0.087 | 50.43 | 4.39
mo041 |  | h |  | Albañil de obra civil. | 0.562 | 64.87 | 36.46
mo087 |  | h |  | Ayudante de albañil de obra civil. | 0.238 | 48.49 | 11.54
[5 empty] | Subtotal mano de obra: |  | 57.99
4 |  |  |  | Herramienta menor
|  | % |  | Herramienta menor | 3 | 461.78 | 13.85
Coste de mantenimiento decenal: 23,78Q en los primeros 10 años. |  |  |  |  | Costos directos (1+2+3+4): |  | 475.63