## Hoja 1
EMF020 | m² | Losa de viguetas y tablero estructural de madera.
Losa tradicional con un intereje de 60 cm, compuesto por viguetas de madera aserrada de pino, de 70x70 mm de sección, con acabado cepillado colocadas mediante apoyo sobre elemento estructural; tablero estructural de partículas de madera para uso en ambiente seco, de 30 mm de espesor, fijado con tornillos de cabeza avellanada, de acero al carbono; membrana impermeabilizante bicapa de 5 mm de espesor, formada por una lámina superior bituminosa fonoabsorbente y una lámina inferior de fieltro de poliéster, sellada con cinta autoadhesiva, de polietileno, con adhesivo acrílico sin disolventes, armaduría de polietileno y película de separación de papel siliconado, de 0,34 mm de espesor y 60 mm de ancho, desolidarización con banda perimetral autoadhesiva desolidarizante, de espuma de polietileno de celdas cerradas, de 4 mm de espesor y de 150 mm de ancho, de color gris, y electromalla tipo 6x6 10/10 de acero Grado 70, con barras separadas 15,24x15,24 cm de Ø 3,43 mm, en capa de compresión de 4 cm de espesor de concreto liviano HL-25/B/10/XC2, densidad entre 1200 y 1500 kg/m³, (cantidad mínima de cemento 275 kg/m³), premezclado, y fundido con grúa; apuntalamiento y desapuntalamiento de las viguetas. Incluso conectores para losa de madera y concreto, alambre de atar, separadores, elementos de atado de viguetas y zunchos perimetrales de planta y huecos.
Código |  | Unidad | Descripción | Cantidad | Precio unitario | Importe
1 |  |  | Materiales
mt50spa052b |  | m | Tablón de madera de pino, de 20x7,2 cm. | 0.04 | 50.5 | 2.02
mt50spa101 |  | kg | Clavos de acero. | 0.045 | 14.95 | 0.67
mt50spa081a |  | Ud | Puntal metálico telescópico, de hasta 3 m de altura. | 0.013 | 153.79 | 2
mt07mee101dd |  | m³ | Madera aserrada de pino para viguetas, de hasta 5 m de longitud, de 70x70 mm de sección, con acabado cepillado. | 0.008 | 4446.34 | 35.57
mt08eff020o |  | m² | Tablero estructural de partículas de madera para uso en ambiente seco, de 2400x900 mm y 30 mm de espesor, machihembrado en sus cuatro cantos, Euroclase D-s2, d0 de reacción al fuego, emisión de formaldehído menor o igual a 0,124 mg/m³ de aire. | 1.05 | 177.04 | 185.89
mt07emr118lb |  | Ud | Tornillo de cabeza avellanada, de 6 mm de diámetro y 120 mm de longitud, de acero al carbono, con tratamiento superficial a base de resina epoxi, para clases de servicio 1, 2 y 3. | 9 | 4.7 | 42.3
mt15pdr030a |  | m² | Membrana impermeabilizante bicapa de 5 mm de espesor, formada por una lámina superior bituminosa fonoabsorbente y una lámina inferior de fieltro de poliéster. | 1.05 | 196.44 | 206.26
mt15pdr050c |  | m | Cinta autoadhesiva, de polietileno, con adhesivo acrílico sin disolventes, armaduría de polietileno y película de separación de papel siliconado, de 0,34 mm de espesor y 60 mm de ancho, rango de temperatura de trabajo de -40 a 80°C, para el sellado en los encuentros de los paneles y para la fijación y el sellado de láminas impermeabilizantes y para el control del vapor, suministrada en rollos de 25 m de longitud. | 0.5 | 15.56 | 7.78
mt16pdr030a |  | m | Banda perimetral autoadhesiva desolidarizante, de espuma de polietileno de celdas cerradas, de 4 mm de espesor y de 150 mm de ancho, de color gris. | 1 | 29.43 | 29.43
mt07emr200a |  | Ud | Tornillo de acero galvanizado calidad 6.8 según ISO 898-1, tipo M-7,5, de cabeza hexagonal y rosca métrica total según DIN 931 e ISO 4014, de 7,5 mm de diámetro y 155 mm de longitud, con anillo de fin de carrera, para su utilización como conectores en losas de madera y concreto. | 6.1 | 18.9 | 115.29
mt07aco020m |  | Ud | Separador homologado para electromalla. | 2 | 0.71 | 1.42
mt07ame120aa |  | m² | Electromalla tipo 6x6 10/10 de acero Grado 70, con barras lisas separadas 15,24x15,24 cm de 3,43 mm de diámetro, según ASTM A 185 y ASTM A 497. | 1.1 | 6.83 | 7.51
mt08var050 |  | kg | Alambre galvanizado para atar, de 1,30 mm de diámetro. | 0.017 | 11.98 | 0.2
mt10hes050psa |  | m³ | Concreto liviano HLA-25/B/10/XC2, de entre 1200 y 1500 kg/m³ de densidad, cantidad mínima de cemento 275 kg/m³, premezclado. | 0.042 | 1645.33 | 69.1
|  |  |  | Subtotal materiales: |  | 705.44
2 |  |  | Mano de obra
mo048 |  | h | Montador de estructura de madera. | 0.817 | 67.51 | 55.16
mo095 |  | h | Ayudante de montador de estructura de madera. | 0.271 | 50.43 | 13.67
mo044 |  | h | Encofrador. | 0.135 | 67.51 | 9.11
mo091 |  | h | Ayudante de encofrador. | 0.135 | 50.43 | 6.81
mo043 |  | h | Armador. | 0.03 | 67.51 | 2.03
mo090 |  | h | Ayudante de armador. | 0.03 | 50.43 | 1.51
mo045 |  | h | Fundidor de productos del concreto. | 0.011 | 67.51 | 0.74
mo092 |  | h | Ayudante fundidor de productos del concreto. | 0.046 | 50.43 | 2.32
|  |  |  | Subtotal mano de obra: |  | 91.35
3 |  |  | Herramienta menor
|  | % | Herramienta menor | 2 | 796.79 | 15.94
Coste de mantenimiento decenal: 121,91Q en los primeros 10 años. |  |  |  | Costos directos (1+2+3): |  | 812.73