## Hoja 1
EMY240 | Ud |  | Reparación de elemento de losa de madera, mediante prótesis de madera y armaduría.
Reparación de extremo de vigueta de losa de madera, eliminando la zona deteriorada y colocando una prótesis de 10x15x50 cm de madera aserrada de abeto (Abies alba), acabado cepillado, para aplicaciones estructurales, clase resistente C24 y protección frente a agentes bióticos que se corresponde con la clase de penetración NP2 (3 mm en las caras laterales de la albura), adherida a la madera sana mediante resina epoxi-acrilato, libre de estireno. Unión de la prótesis y el resto de la madera sana mediante 4 varillas corrugadas de fibra de vidrio reforzada con resina de poliéster, de 0,6 m de longitud cada una y 12 mm de diámetro, alojadas en taladros realizados en la prótesis y la madera sana, y relleno de los taladros con la misma resina. Montaje y desmontaje de apeo.
Código |  | Unidad |  | Descripción | Cantidad | Precio unitario | Importe
1 |  |  |  | Materiales
mt08ema050b |  | m³ |  | Madera para encofrar, de 26 mm de espesor. | 0.006 | 3075.26 | 18.45
mt08var050 |  | kg |  | Alambre galvanizado para atar, de 1,30 mm de diámetro. | 0.1 | 11.98 | 1.2
mt08var060 |  | kg |  | Puntas de acero de 20x100 mm. | 0.05 | 69.89 | 3.49
mt08dba010d |  | l |  | Agente desmoldeante, a base de aceites especiales, emulsionable en agua, para encofrados metálicos, fenólicos o de madera. | 0.03 | 14.41 | 0.43
mt50spa050m |  | m³ |  | Tablón de madera de pino, dimensiones 20x7,2 cm. | 0.001 | 3508.2 | 3.51
mt50spa101 |  | kg |  | Clavos de acero. | 0.14 | 14.95 | 2.09
mt50spa081a |  | Ud |  | Puntal metálico telescópico, de hasta 3 m de altura. | 0.014 | 153.79 | 2.15
mt26reh100a |  | Ud |  | Cartucho de 380 ml de resina epoxi-acrilato, libre de estireno, de dos componentes, con dosificador y boquilla de mezcla automática, para anclajes estructurales verticales y horizontales. | 0.639 | 135.98 | 86.89
mt07mee014ia |  | m³ |  | Madera aserrada de abeto (Abies alba), acabado cepillado, para aplicaciones estructurales, clase resistente C24 y protección frente a agentes bióticos que se corresponde con la clase de penetración NP2 (3 mm en las caras laterales de la albura), trabajada en taller. | 0.008 | 4892.24 | 39.14
mt07cef010f |  | m |  | Varilla corrugada de fibra de vidrio reforzada con resina de poliéster, de 12 mm de diámetro, con superficie arenada como mejora de la adherencia, para armado y refuerzo estructural. | 2.4 | 72.64 | 174.34
[5 empty] | Subtotal materiales: |  | 331.69
2 |  |  |  | Equipo y herramienta
mq09sie010 |  | h |  | Motosierra a gasolina, de 50 cm de espada y 2 kW de potencia. | 0.063 | 24.52 | 1.54
[5 empty] | Subtotal equipo y herramienta: |  | 1.54
3 |  |  |  | Mano de obra
mo020 |  | h |  | Albañil. | 0.657 | 64.87 | 42.62
mo112 |  | h |  | Peón albañil capacitado. | 0.375 | 47.49 | 17.81
mo058 |  | h |  | Ayudante de carpintero. | 0.29 | 48.8 | 14.15
mo113 |  | h |  | Peón albañil. | 0.29 | 46.72 | 13.55
[5 empty] | Subtotal mano de obra: |  | 88.13
4 |  |  |  | Herramienta menor
|  | % |  | Herramienta menor | 2 | 421.36 | 8.43
Coste de mantenimiento decenal: 17,19Q en los primeros 10 años. |  |  |  |  | Costos directos (1+2+3+4): |  | 429.79