## Hoja 1
HRP070 | m |  | Zócalo de concreto polímero.
Zócalo de concreto polímero de superficie pulida, color a elegir, de 45x45 mm, con anclaje metálico de acero inoxidable y grava adherida a la superficie en su cara inferior; colocación con adhesivo cementoso flexible y de gran adherencia, C2 S2 sobre una capa de regularización de mortero de cemento, confeccionado en obra, con aditivo hidrófugo, dosificación 1:3, sobre el que se introducen los anclajes metálicos; y sellado de las juntas entre piezas y, en su caso, de las uniones con los muros con masilla de poliuretano, previa aplicación de la imprimación.
Código |  | Unidad |  | Descripción | Cantidad | Precio unitario | Importe
1 |  |  |  | Materiales
mt08aaa010a |  | m³ |  | Agua. | 0.006 | 11.98 | 0.07
mt01arg005a |  | t |  | Arena de cantera, para mortero preparado en obra. | 0.007 | 163.45 | 1.14
mt08cem000q |  | kg |  | Cemento gris en sacos. | 2.25 | 2.1 | 4.73
mt08adt010 |  | kg |  | Aditivo hidrófugo para impermeabilización de morteros u concretos. | 0.045 | 9.59 | 0.43
mt20wwa040 |  | kg |  | Adhesivo cementoso flexible y de gran adherencia, C2 S2. | 3 | 4.85 | 14.55
mt20zhp010k |  | m |  | Zócalo de concreto polímero de superficie pulida, color a elegir, de 45x45 mm, con anclaje metálico de acero inoxidable y grava adherida a la superficie en su cara inferior, suministrado en piezas de hasta 1,3 m de longitud. | 1.05 | 65.67 | 68.95
mt20wwa025 |  | m |  | Perfil de espuma de polietileno, de 6 mm de diámetro, para relleno de juntas. | 0.9 | 3.78 | 3.4
mt20wwa035 |  | Ud |  | Cartucho de 250 cm³ de imprimación para masillas. | 0.052 | 51.87 | 2.7
mt20wwa030 |  | Ud |  | Cartucho de 310 cm³ de masilla de poliuretano impermeable. | 0.103 | 70.96 | 7.31
[5 empty] | Subtotal materiales: |  | 103.28
2 |  |  |  | Equipo y herramienta
mq06hor010 |  | h |  | Concretera mecánica eléctrica con una capacidad de amasado de 160 l. | 0.006 | 25.18 | 0.15
[5 empty] | Subtotal equipo y herramienta: |  | 0.15
3 |  |  |  | Mano de obra
mo020 |  | h |  | Albañil. | 0.481 | 64.87 | 31.2
mo113 |  | h |  | Peón albañil. | 0.532 | 46.72 | 24.86
[5 empty] | Subtotal mano de obra: |  | 56.06
4 |  |  |  | Herramienta menor
|  | % |  | Herramienta menor | 2 | 159.49 | 3.19
Coste de mantenimiento decenal: 26,03Q en los primeros 10 años. |  |  |  |  | Costos directos (1+2+3+4): |  | 162.68