## Hoja 1
NIG211 | m² |  | Sistema MasterSeal Balcony 1336 "BASF", para reparación de impermeabilización de balcones y terrazas, aplicación manual.
Reparación de impermeabilización de balcones y terrazas con filtraciones, sobre superficie soporte cerámica vitrificada, realizada mediante el sistema MasterSeal Balcony 1336 "BASF", formado por capa de regularización con revestimiento elástico impermeabilizante monocomponente a base de resinas de poliuretano alifático con bajo contenido en disolventes, MasterSeal M 251 "BASF", de color rojo RAL 3013, mezclado con agregado de cuarzo natural, MasterTop F1 "BASF", como carga mineral (con una proporción en peso 1:0,5), aplicado con llana o rastrillo de goma; y sellado de la impermeabilización con revestimiento elástico impermeabilizante monocomponente a base de resinas de poliuretano alifático con bajo contenido en disolventes, MasterSeal M 251 "BASF", de color rojo RAL 3013, aplicado con rodillo o pistola.
Código |  | Unidad |  | Descripción | Cantidad | Precio unitario | Importe
1 |  |  |  | Materiales
mt15bas120b |  | kg |  | Imprimación transparente, MasterSeal P 682 "BASF", a base de silano monocomponente y disolventes, con resistencia a los rayos UV, para aplicar sobre superficie soporte de cerámica vitrificada. | 0.05 | 376.16 | 18.81
mt15bas110b |  | kg |  | Revestimiento elástico impermeabilizante monocomponente a base de resinas de poliuretano alifático con bajo contenido en disolventes, MasterSeal M 251 "BASF", de color rojo RAL 3013, para impermeabilización de cubiertas, balcones y galerías, con resistencia a la intemperie, al tránsito peatonal, a aguas agresivas (agua de mar y aguas fecales), a varios ácidos diluidos, álcalis, aceites minerales y fuels. | 0.9 | 246.09 | 221.48
mt15bas130a |  | kg |  | Agregado de cuarzo natural, MasterTop F1 "BASF", de granulometría comprendida entre 0,18 y 0,3 mm, para utilizar como carga mineral en combinación con resinas epoxi o poliuretano. | 0.25 | 7.03 | 1.76
[5 empty] | Subtotal materiales: |  | 242.05
2 |  |  |  | Mano de obra
mo032 |  | h |  | Aplicador de productos impermeabilizantes. | 0.147 | 43.5 | 6.39
mo070 |  | h |  | Ayudante aplicador de productos impermeabilizantes. | 0.147 | 32.07 | 4.71
[5 empty] | Subtotal mano de obra: |  | 11.1
3 |  |  |  | Herramienta menor
|  | % |  | Herramienta menor | 2 | 253.15 | 5.06
Coste de mantenimiento decenal: 10,33Q en los primeros 10 años. |  |  |  |  | Costos directos (1+2+3): |  | 258.21