## Hoja 1
RSI052 |  |  | m² | Revestimiento de protección de piso industrial cementoso, fundido con bomba, sistema "BASF".
Revestimiento de protección de piso industrial cementoso, fundido con bomba, sobre base de concreto endurecido (no incluida en este precio), constituido por puente de unión, MasterEmaco P 200 "BASF" (rendimiento: 2 kg/m²), capa de rodadura de 10 mm de espesor medio de mortero fluido de fraguado rápido, MasterTop 135 PG "BASF", con resistencia a compresión de 60 N/mm², resistencia a flexión de 10 N/mm² y profundidad máxima de desgaste de 0,2 micras, color gris (rendimiento: 20 kg/m²), aplicación de líquido reductor de la evaporación y mejorador superficial, MasterKure 111 WB "BASF", (rendimiento: 0,15 l/m²) y posterior aplicación de líquido de curado incoloro, MasterKure 114 SB "BASF", (rendimiento: 0,1 l/m²).
Código | Unidad | Descripción |  |  | Cantidad | Precio unitario | Importe
1 |  | Materiales
mt09reh010b | kg | Puente de unión, MasterEmaco P 200 "BASF", para materiales cementosos sobre concreto, elaborado con mortero seco a base de cementos especiales, resinas y agregados seleccionados. |  |  | 2 | 7.58 | 15.16
mt09bnc015d | kg | Mortero fluido de fraguado rápido, MasterTop 135 PG "BASF", con resistencia a compresión de 60 N/mm², resistencia a flexión de 10 N/mm² y profundidad máxima de desgaste de 0,2 micras, color gris, compuesto de cemento y aditivos, con una resistencia a la abrasión según el método Böhme de 6 cm³ / 50 cm². |  |  | 20 | 6.45 | 129
mt09bnc018b | l | Líquido reductor de la evaporación y mejorador superficial, para pisos de concreto, MasterKure 111 WB "BASF", color amarillo fluorescente. |  |  | 0.15 | 81.48 | 12.22
mt09bnc020b | l | Líquido de curado incoloro para pisos de concreto, MasterKure 114 SB "BASF", formado por una disolución de resinas sintéticas en base solvente. |  |  | 0.1 | 39.87 | 3.99
[5 empty] | Subtotal materiales: |  | 160.37
2 |  | Equipo y herramienta
mq06pym020 | h | Mezcladora-bombeadora para morteros autonivelantes. |  |  | 0.229 | 64.8 | 14.84
mq06fra010 | h | Fratasadora mecánica de concreto. |  |  | 0.286 | 32.21 | 9.21
[5 empty] | Subtotal equipo y herramienta: |  | 24.05
3 |  | Mano de obra
mo020 | h | Albañil. |  |  | 0.769 | 31.57 | 24.28
mo077 | h | Ayudante de albañil. |  |  | 0.769 | 23.25 | 17.88
[5 empty] | Subtotal mano de obra: |  | 42.16
4 |  | Herramienta menor
| % | Herramienta menor |  |  | 2 | 226.58 | 4.53
Coste de mantenimiento decenal: 129,42Q en los primeros 10 años. |  |  |  |  | Costos directos (1+2+3+4): |  | 231.11