## Hoja 1
RSS045 | m² |  | Piso vinílico heterogéneo, antideslizante, en rollo.
Piso vinílico heterogéneo, antideslizante, de 2,0 mm de espesor total, con capa de uso de 1,0 mm de espesor, con tratamiento de protección superficial a base de poliuretano, color a elegir; suministrado en rollos de 200 cm de ancho; peso total: 3100 g/m²; clasificación al uso, según ISO 10874: clase 23 para uso doméstico; clase 34 para uso comercial; clase 43 para uso industrial; reducción del ruido de impactos 4 dB, según ISO 10140; Euroclase Bfl-s1 de reacción al fuego. Colocación en obra: con adhesivo a base de copolímeros acrílicos modificados en dispersión acuosa, sobre capa fina de nivelación. El precio no incluye la capa fina de nivelación.
Código |  | Unidad |  | Descripción | Cantidad | Precio unitario | Importe
1 |  |  |  | Materiales
mt18adq020a |  | kg |  | Adhesivo a base de copolímeros acrílicos modificados en dispersión acuosa, sin disolventes, color beige, para aplicar en interiores, para el encolado de pisos de PVC, linóleo y moqueta. | 0.375 | 39.68 | 14.88
mt18dsi070a |  | m² |  | Lámina heterogénea de PVC, antideslizante, de 2 mm de espesor total, con capa de uso de 1,0 mm de espesor, con tratamiento de protección superficial a base de poliuretano, color a elegir; suministrada en rollos de 200 cm de ancho; peso total: 3100 g/m²; clasificación al uso, según ISO 10874: clase 23 para uso doméstico; clase 34 para uso comercial; clase 43 para uso industrial; reducción del ruido de impactos 4 dB, según ISO 10140; Euroclase Bfl-s1 de reacción al fuego. | 1.1 | 186.92 | 205.61
[5 empty] | Subtotal materiales: |  | 220.49
2 |  |  |  | Mano de obra
mo026 |  | h |  | Instalador de revestimientos flexibles. | 0.233 | 64.87 | 15.11
mo064 |  | h |  | Ayudante instalador de revestimientos flexibles. | 0.129 | 48.49 | 6.26
[5 empty] | Subtotal mano de obra: |  | 21.37
3 |  |  |  | Herramienta menor
|  | % |  | Herramienta menor | 2 | 241.86 | 4.84
Coste de mantenimiento decenal: 101,15Q en los primeros 10 años. |  |  |  |  | Costos directos (1+2+3): |  | 246.7